## Datos
dgem50x | 2.3071 | 2.3071 | 2.3071 | 2.3071 | 2.3071 | 2.3071 | 2.3071 | 2.3071 | 2.3071 | 2.3071
dss 50x | 2.40175 | 2.40175 | 2.40175 | 2.40175 | 2.40175 | 2.40175 | 2.40175 | 2.40175 | 2.40175 | 2.40175
dgem 75x | 2.3569 | 2.3569 | 2.3569 | 2.3569 | 2.3569 | 2.3569 | 2.3569 | 2.3569 | 2.3569 | 2.3569
dss75x | 2.43908 | 2.43908 | 2.43908 | 2.43908 | 2.43908 | 2.43908 | 2.43908 | 2.43908 | 2.43908 | 2.43908
MEZCLA EN CALIENTE FABRICADA A 165 ºC
LABORATORIO | CAMPEZO | SORIGUE | COMUNIDAD MURCIA | CEDEX | PADECASA | JCYL | TECNOFIRMES | CIESM | EIFFAGE | DFA | PROMEDIO | DESVIACION
T COMPACTACIÓN | 150 | 150 | 150 | 150 | 150 | 150 | 150 | 150 | 150 | 150
MASA PROBETAS | 1150 | 1146 | 1150 | 1150 | 1150 | 1145 |  |  | 1150 | 1150 | 1148.875 | 2.10017
IMPACTO
d MAX. | 2.557 | 2.555 | 2.56 | 2.559 | 2.59 | 2.554 | 2.545 | 2.547 | 2.56 | 2.567 | 2.5594 | 0.01251843
D SSS 75 GOLPES | 2.424 | 2.448 | 2.4288 | 2.469 | 2.447 | 2.44 | 2.439 | 2.444 | 2.42 | 2.431 | 2.43908 | 0.01423991
altura (75X) | 60.3 | 59.73 | 60.63 | 59.5 | 58.71 | 59.44 | 61.2 | 61.1 | 61 | 59.97 | 60.158 | 0.8292406
huecos aire | 5.2 | 4.187867 | 5.12 | 3.53 | 5.5 | 4.46 | 4.2 | 4 | 5.4 | 5.28 | 4.687787 | 0.6928274
D SSS 50 GOLPES | 2.399 | 2.398 | 2.3905 | 2.445 | 2.408 | 2.395 | 2.4 | 2.408 | 2.372 | 2.402 | 2.40175 | 0.01835037
altura (50X) | 61.2 | 61.15 | 60.92 | 60.2 | 60.15 | 60.51 | 62.3 | 62.2 | 63 | 61.36 | 61.299 | 0.9449921
huecos aire |  | 6.144814 | 6.62 | 4.45 | 7.1 | 6.23 | 5.7 | 5.5 | 7.4 | 6.43 | 6.174979 | 0.8860101
D GEM. 75 GOLPES | 2.35 | 2.366 | 2.355 | 2.379 | 2.411 | 2.381 | 2.32 | 2.316 | 2.321 | 2.37 | 2.3569 | 0.03095678
huecos aire | 8.1 | 7.39726 | 8.01 |  | 7 | 6.77 | 8.8 | 9.1 | 9.3 | 7.68 | 8.017473 | 0.9031851
DGEOM 50 GOLPES | 2.318 | 2.304 | 2.308 | 2.352 | 2.349 | 2.315 | 2.275 | 2.271 | 2.261 | 2.318 | 2.3071 | 0.03080566
huecos aire | 9.4 | 9.823875 | 10.13 |  | 9.4 | 9.36 | 10.6 | 10.8 | 11.7 | 9.7 | 10.10154 | 0.7956698
GIRATORIA
Nº GIROS (75X) | 143 | 219 | [7 empty] | 192 | 184.6667 | 38.52705
Nº GIROS (50X) | 103 | 125 | [7 empty] | 105 | 111 | 12.16553
n(1) | 29.288 | [9 empty] | 29.288 | #DIV/0!
K | 4.033 | [9 empty] | 4.033 | #DIV/0!
fijar espesor | 66 mm
MASA PROBETAS | 1757 g

## Referencias
Muestra
Laboratorio
Temperatura de compactación
Masa de las probetas (g) |  | 1149
Densidad máxima (kg/m3) | UNE EN 12697-5 | 2559
Compactación por impactos (75 golpes) | UNE EN 12697-30
Masa de las probetas |  | 1149
Densidad SSS | UNE EN 12697-6 | 2439
Densidad geométrica | UNE EN 12697-6 | 2357
Altura de las probetas (mm) | UNE EN 12697-29 | 60.16
Huecos aire (%) SSS | UNE EN 12697-8 | 4.69
Huecos aire (método geométrico) | UNE EN 12697-8 | 8.02
Compatador giratorio | UNE EN 12697-31
Masa de las probetas (g) |  | 1757
Densidad SSS | UNE EN 12697-6
Altura de las probetas | UNE EN 12697-29 | 66
Huecos aire | UNE EN 12697-8
Número giros equivalentes a 75 impactos |  | 185

## SCBvs FENIX 20ºC
ENSAYO SCB |  | 1A | 4A | 5A | 6A
| Unidad | Probeta 1 | Probeta 2 | Probeta 3 | Probeta 4
Altura de la probeta (W) | mm
Grosor de la probeta (t) | mm
Diámetro de la probeta (D) | mm
Mitad de la distancia entre apoyos de la probeta (s) | mm
Profundidad de la entalla (a) | mm
Carga máxima (Fmax) | N
Desplazamiento vertical (DW) | mm
Deformación en la carga máxima |  | #DIV/0! | #DIV/0! | #DIV/0! | #DIV/0!
Tensión de rotura (smax) | N/mm2 | #DIV/0! | #DIV/0! | #DIV/0! | #DIV/0!
Resistencia de rotura (KI) | N/mm1,5 | #DIV/0! | #DIV/0! | #DIV/0! | #DIV/0! | #DIV/0!
Cálculos auxiliares
Factor de intensidad de tensiones normalizado en fractura de modo I (Y) |  | #DIV/0! | #DIV/0! | #DIV/0! | #DIV/0!
CÁLCULOS SEGÚN METODOLOGÍA ENSAYO FENIX
| Unidad | Probeta 1 | Probeta 2 | Probeta 3 | Probeta 4
Altura de la probeta (h) (no coincide con la definición de altura en SCB) | mm
Radio reducido(rr) | mm
Superficie transversal de carga (S) | mm2 | 0 | 0 | 0 | 0
Carga máxima de rotura (Fmax) | kN
25% de la carga máxima (F25) | KN | 0 | 0 | 0 | 0
50% de la carga máxima (F50) | kN | 0 | 0 | 0 | 0
Desplazamiento a carga máxima (dmax) | mm
Desplazamiento al 25% de la carga máxima (d25) | mm
Desplazamiento al 50% de la carga máxima (d50)
Desplazamiento al 50% de la carga máxima (d50pm) | mm
Desplazamiento final de ensayo (df) | mm | 4 | 4 | 4 | 4
Desplazamiento de tenacidad (DT) | mm | 0 | 0 | 0 | 0
Resistencia a tracción(RT) | Mpa | #DIV/0! | #DIV/0! | #DIV/0! | #DIV/0!
Indicador de rigidez a tracción (IRT) | Mpa/mm | #DIV/0! | #DIV/0! | #DIV/0! | #DIV/0!
Energía total de rotura (GDtotal) | J
Energía total de rotura por unidad de superficie (GD) | J/m2 | #DIV/0! | #DIV/0! | #DIV/0! | #DIV/0!
Energía absorbida tras rotura (Gtenacidad) | J
Tenacidad (T) | J/m2 | #DIV/0! | #DIV/0! | #DIV/0! | #DIV/0!
Indicador de tenacidad (IT) | (J/m2).mm | #DIV/0! | #DIV/0! | #DIV/0! | #DIV/0!